## 报表
附件
河北省产品质量监督抽查检出不合格样品信息表
一、电线电缆
序号 | 行政区划 |  | 样品名称 | 标称 商标 | 规格型号 | 受检（样品采集）单位 | 标称生产单位 | 判定 结果 | 不合格项目
| 市 | 县区
1 | 邢台市 | 宁晋县 | 交联聚乙烯绝缘聚氯乙烯护套阻燃C类电力电缆 | / | ZC-YJV-0.6/1 4×4 | 英超电缆有限公司 | 英超电缆有限公司 | 不合格 | 电缆的成束阻燃试验
2 | 邢台市 | 宁晋县 | 聚氯乙烯控制电缆 | / | KYJV-450/750 3×1.5 | 河北朱达线缆有限公司 | 河北朱达线缆有限公司 | 不合格 | 绝缘空气烘箱老化前后抗张强度变化率、绝缘热延伸试验
3 | 廊坊市 | 文安县 | 交联聚乙烯绝缘聚氯乙烯护套电力电缆 | / | YJV-0.6/1 1×6 | 河北大旺龙岗线缆有限公司 | 河北大旺龙岗线缆有限公司 | 不合格 | 绝缘空气烘箱老化前后抗张强度变化率、绝缘空气烘箱老化前后断裂伸长率变化率
4 | 石家庄市 | 藁城区 | 铝芯交联聚乙烯绝缘聚氯乙烯护套电力电缆 | / | YJLV-0.6/1 3×35+1×16 | 河北廉北线缆有限公司 | 河北廉北线缆有限公司 | 不合格 | 绝缘热延伸试验
5 | 邢台市 | 宁晋县 | 铝芯交联聚乙烯绝缘聚氯乙烯护套电缆 | / | YJLV-0.6/1 1×50 | 河北宇鹏线缆有限公司 | 河北宇鹏线缆有限公司 | 不合格 | 绝缘空气烘箱老化前后抗张强度变化率、绝缘空气烘箱老化前后断裂伸长率变化率
6 | 邢台市 | 宁晋县 | 交联聚乙烯绝缘聚氯乙烯护套电力电缆 | / | YJLV-0.6/1 1×35 | 烨盛线缆有限公司 | 烨盛线缆有限公司 | 不合格 | 护套空气烘箱中失重试验
二、化肥
序号 | 行政区划 |  | 样品名称 | 标称 商标 | 规格型号 | 受检（样品采集）单位 | 标称生产单位 | 判定 结果 | 不合格项目
| 市 | 县区
7 | 邢台市 | 柏乡县 | 掺混肥料 | 肥尓得 | N-P2O5-K2O 25-5-10 总养分≥40% 含氯(高氯) 40kg/袋 | 河北丰禾绿光农业科技有限公司 | 河北丰禾绿光农业科技有限公司 | 不合格 | 总铊
8 | 衡水市 | 深州市 | 控释掺混肥料 | / | N-P2O5-K2O 28-5-7 总养分≥40% 控释氮≥12% 含氯(中氯)40kg/袋 | 深州市盛晟肥料农业综合服务中心(个体工商户) | 深州市盛晟肥料农业综合服务中心(个体工商户) | 不合格 | 控释养分量、控释养分28天的累积养分释放率
9 | 石家庄市 | 藁城区 | 控释掺混肥料 | 图形 | 26-10-12 总养分≥48% 控释氮≥8% 含氯(中氯)40kg | 河北丰泽苑化肥有限公司 | 河北丰泽苑化肥有限公司 | 不合格 | 控释养分28天的累积养分释放率
10 | 唐山市 | 滦州市 | 复合肥料 | 图形 | 40kg N-P2O5-K2O 26-10-12 总养分≥48% 含氯(中氯) | 河北百禾丰化肥有限公司 | 河北百禾丰化肥有限公司 | 不合格 | 缩二脲
11 | 石家庄市 | 藁城区 | 控释掺混肥料 | 图形 | 29-10-12 总养分≥51% 控释氮≥10% 含氯(低氯)40kg | 河北金港云天生态农业有限公司 | 河北金港云天生态农业有限公司 | 不合格 | 有效磷(P2O5)、钾(K2O)、包装标识
三、危险化学品包装物及容器
序号 | 行政区划 |  | 样品名称 | 标称 商标 | 规格型号 | 受检（样品采集）单位 | 标称生产单位 | 判定 结果 | 不合格项目
| 市 | 县区
12 | 保定市 | 蠡县 | 气雾罐 | / | 普通罐 | 蠡县冀蠡精细化工有限公司 | 蠡县冀蠡精细化工有限公司 | 不合格 | 尺寸-罐口接触高度
四、细工木板（胶合板）
序号 | 行政区划 |  | 样品名称 | 标称 商标 | 规格型号 | 受检（样品采集）单位 | 标称生产单位 | 判定 结果 | 不合格项目
| 市 | 县区
13 | 廊坊市 | 文安县 | 细木工板 | 金悦 | 1220×2440×17.5(mm) E1 | 文安县华强木业有限公司 | 文安县华强木业有限公司 | 不合格 | 浸渍剥离性能
14 | 廊坊市 | 文安县 | 细木工板 | / | 1220×2440×18(mm) E1 | 廊坊联合木业有限公司 | 廊坊联合木业有限公司 | 不合格 | 浸渍剥离性能
15 | 廊坊市 | 文安县 | 细木工板 | / | 1220×2440×16(mm) E1 | 廊坊小六木业有限公司 | 廊坊小六木业有限公司 | 不合格 | 甲醛释放量（1m3气候箱法)
五、车用汽柴油
序号 | 行政区划 |  | 样品名称 | 标称 商标 | 规格型号 | 受检（样品采集）单位 | 标称生产单位 | 判定 结果 | 不合格项目
| 市 | 县区
16 | 石家庄市 | 桥西区 | 车用乙醇汽油 | / | 95号 | 石家庄市城角加油站 | 受检单位提供供货单位:中国石化销售股份有限公司河北石家庄石油分公司 | 不合格 | 乙醇含量(体积分数)、其他有机含氧化合物含量(质量分数)
六、家用小家电
序号 | 行政区划 |  | 样品名称 | 标称 商标 | 规格型号 | 受检（样品采集）单位 | 标称生产单位 | 判定 结果 | 不合格项目
| 市 | 县区
17 | 石家庄市 | 高邑县 | 保温碟 | / | YM-018 | 石家庄鸿德铭鑫商贸有限公司 | / | 不合格 | 机械强度、电源连接和外部软线
18 | 唐山市 | 玉田县 | 多功能料理机 | 佳良锦品 | JYXJ-2018 | 福满家集团玉田县凤凰超市有限公司广场店 | 霸州市展硕家居用品有限公司 | 不合格 | 电源连接和外部软线
19 | 邢台市 | 清河县 | 智能恒温电热毛巾架 | / | / | 清河县南锋家具厂(个体工商户)（网店） | / | 不合格 | 输入功率和电流、电源连接和外部软线
20 | 定州市 |  | 百丽爱家·烤涮一体锅 | 都市太太 | DSTT-975128 | 定州市东升家电有限公司 | 永康市步景工贸有限公司 | 不合格 | 输入功率和电流
21 | 定州市 |  | 恒温杯垫 | / | XD-HWBD01 | 定州秘米电子科技有限公司（店铺名称:秘米生活电器专营店） | 广东小达科技有限公司 | 不合格 | 机械强度
七、室内加热器
序号 | 行政区划 |  | 样品名称 | 标称 商标 | 规格型号 | 受检（样品采集）单位 | 标称生产单位 | 判定 结果 | 不合格项目
| 市 | 县区
22 | 沧州市 | 青县 | 取暖器 | / | RDS-12 | 青县缘林五金机电商行 | 廊坊瑞德森电器有限公司 | 不合格 | 输入功率和电流、电源连接和外部软线、接地措施
23 | 沧州市 | 青县 | 取暖器 | / | RDS-09 | 青县缘林五金机电商行 | 廊坊瑞德森电器有限公司 | 不合格 | 电源连接和外部软线、接地措施
24 | 沧州市 | 河间市 | 暖风机 | / | XZ-NSB-330Y | 河间市宏坤商贸有限公司 | / | 不合格 | 电源连接和外部软线
八、墙体保温材料
序号 | 行政区划 |  | 样品名称 | 标称 商标 | 规格型号 | 受检（样品采集）单位 | 标称生产单位 | 判定 结果 | 不合格项目
| 市 | 县区
25 | 衡水市 | 深州市 | 陶瓷板保温一体板 | / | 600mm×900mm×70mm | 河北金久通远建筑保温材料有限公司 | 河北金久通远建筑保温材料有限公司 | 不合格 | 保温层:B1级-氧指数
26 | 衡水市 | 深州市 | 薄石材模塑聚苯乙烯泡沫塑料复合保温板 | / | 246mm×603mm×100mm | 河北众诚和盛保温材料科技有限公司 | 河北众诚和盛保温材料科技有限公司 | 不合格 | 保温层:B1级-氧指数
27 | 承德市 | 围场满族蒙古族自治县 | 绝热用模塑聚苯乙烯泡沫塑料(EPS) | / | EPS-Ⅰ级-B2-037 500mm×500mm×50mm | 围场满族蒙古族自治县围场镇隆成保温建材加工厂 | 围场满族蒙古族自治县围场镇隆成保温建材加工厂 | 不合格 | 表观密度偏差
九、家具
序号 | 行政区划 |  | 样品名称 | 标称 商标 | 规格型号 | 受检（样品采集）单位 | 标称生产单位 | 判定 结果 | 不合格项目
| 市 | 县区
28 | 石家庄市 | 鹿泉区 | 弹簧软床垫 | / | 1800×2000(mm) | 石家庄市舒洲软家俱厂 | 石家庄市舒洲软家俱厂 | 不合格 | 理化性能-复合面料-软质泡沫塑料-灰分
29 | 石家庄市 | 正定县 | 床头柜 | / | 205 | 正定县宇鹏家具厂 | 正定县宇鹏家具厂 | 不合格 | 甲醛释放量、漆膜耐磨性
30 | 保定市 | 清苑区 | 床头柜 | / | 480×370×470(mm) | 清苑区祥云天家具城 | 正定县小木偶家具厂 | 不合格 | 木工要求-1、甲醛释放量
31 | 保定市 | 清苑区 | 床头柜 | / | 500×400×510(mm) | 保定市清苑区静柔家具城 | 赣州优乐庭家具有限公司 | 不合格 | 甲醛释放量、漆膜-耐磨性
32 | 衡水市 | 深州市 | 洽谈桌 | / | 800×800×760(mm) | 河北晨时家具有限公司 | 河北晨时家具有限公司 | 不合格 | 有害物质限量—重金属含量(限色漆)—可溶性铬
33 | 辛集市 |  | 床头柜 | / | 480×406×466(mm) | 辛集市维园家居用品店 | 辛集市家和维一家具有限公司 | 不合格 | 外观要求-木工要求-1
34 | 辛集市 |  | 床头柜 | / | 480×360×500(mm) | 辛集市雅格轩木业有限公司 | 辛集市雅格轩木业有限公司 | 不合格 | 表面理化性能要求-漆膜-耐磨性